## Home
Công ty cổ phần cơ khí Nhân Chính | Công ty cổ phần cơ khí Nhân Chính
P.Trung Hòa, Cầu Giấy, Hà Nội
THÔNG SỐ MẢNH HỢP KIM SUMITOMO
|  | TIỆN |  | PHAY
|  | KÝ HIỆU |  | KÝ HIỆU
|  | THÔNG SỐ |  | THÔNG SỐ

## Ký hiệu-Tiện
HOME

## Thông số-Tiện
Công ty cổ phần cơ khí Nhân Chính |  |  |  |  | HOME
P.Trung Hòa, Cầu Giấy, Hà Nội
MẢNH HỢP KIM SUMITOMO
STT | TÊN MẢNH | KÍCH THƯỚC | VẬT LIỆU GIA CÔNG | CHẾ ĐỘ CẮT | THÂN DAO
1 | TNMG160408N-UX |  | P:Steel :Thép | Chiều sâu mỗi lớp cắt Ap=1.5-4.5(2) mm Lượng chạy dao Fn:0.15-0.5(0.3) mm/vòng Tốc độ cắt Vc: 230-360(300) m/phút | PTGN,PTTN PTFN,ETGN ETAN,ETFN ETEN,DTGN DTFN,MTJN MTXN
|  |  | K:Cast iron: Gang | Chiều sâu mỗi lớp cắt Ap=1.5-4.5(2) mm Lượng chạy dao Fn:0.15-0.5(0.3) mm/vòng Tốc độ cắt Vc: 230-360(300) m/phút
2 | VNMG160404N-UZ |  | K:Cast iron: Gang | Chiều sâu mỗi lớp cắt Ap=1.5-4.5(2) mm Lượng chạy dao Fn:0.2-0.5(0.3) mm/vòng Tốc độ cắt Vc: 230-360(300) m/phút | DVJN,DVVN DVQN
3 | WNMG080408N-FL | [-( | P:Steel :Thép | Chiều sâu mỗi lớp cắt Ap=1.5-4.5(2) mm Lượng chạy dao Fn:0.05-0.25(0.15) mm/vòng Tốc độ cắt Vc: 190-300(250) m/phút | DWLN,MWLN PWLN
4 | CNMG090304N-LU AC700G |  | P:Steel :Thép | Chiều sâu mỗi lớp cắt Ap=0.5-1.5(1) mm Lượng chạy dao Fn:0.1-0.4(0.2) mm/vòng Tốc độ cắt Vc: 210-340(250) m/phút | DCLN,PCBN PCFN,PCLN
5 | DNMM150408N-HP |  | P:Steel :Thép | Chiều sâu mỗi lớp cắt Ap=1-10(5) mm Lượng chạy dao Fn:0.2-1(0.5) mm/vòng Tốc độ cắt Vc: 140-220(180) m/phút | PDJN,DDHN DDNN
6 | VCGT 110301R-FX |  | P:Steel :Thép | Chiều sâu mỗi lớp cắt Ap=0.2-1.2(0.8) mm Lượng chạy dao Fn:0.02-0.12(0.07) mm/vòng Tốc độ cắt Vc: 190-300(250) m/phút | SVPC,SVLC SVJC,SVVC
7 | VBMT 110304N-SU |  | S:Heat resistance supper alloy Hợp kim chịu nhiệt | Chiều sâu mỗi lớp cắt Ap=0.3-2.8(1) mm Lượng chạy dao Fn:0.1-0.28(0.17) mm/vòng Tốc độ cắt Vc: 120-190(150) m/phút | SVUB,SVQB SVZB
8 | TPMT 090202N-LU |  | P:Steel :Thép | Chiều sâu mỗi lớp cắt Ap=0.1-1(0.5) mm Lượng chạy dao Fn:0.04-0.22(0.17) mm/vòng Tốc độ cắt Vc: 200-310(250) m/phút
9 | DCMT11T304N-LU |  | P:Steel :Thép | Chiều sâu mỗi lớp cắt Ap=0.1-1(0.5) mm Lượng chạy dao Fn:0.04-0.22(0.17) mm/vòng Tốc độ cắt Vc: 200-310(250) m/phút | SDJC,SDAC SDPC,S-SDUC B-SDUC,C-SDUC S-SDUC,B-SDQC S-SDQC
|  |  | M:Stainless Steel: Thép không gỉ | Chiều sâu mỗi lớp cắt Ap=0.1-1(0.5) mm Lượng chạy dao Fn:0.04-0.22(0.17) mm/vòng Tốc độ cắt Vc: 120-190(150) m/phút
10 | CCMT09T302N-SU |  | P:Steel :Thép | Chiều sâu mỗi lớp cắt Ap=0.5-2.7(0.5) mm Lượng chạy dao Fn:0.09-0.28(0.2) mm/vòng Tốc độ cắt Vc: 170-300(250) m/phút | SCAC-X,SCLC-X SVJC-X,PCLC SCLC,SCAC S-SCLC,B-SCLC C-SCLC,E-SCLC
|  |  | K:Cast iron: Gang | Chiều sâu mỗi lớp cắt Ap=0.5-2.7(0.5) mm Lượng chạy dao Fn:0.09-0.28(0.2) mm/vòng Tốc độ cắt Vc: 200-310(250) m/phút
|  |  | M:Stainless Steel: Thép không gỉ | Chiều sâu mỗi lớp cắt Ap=0.5-2.7(0.5) mm Lượng chạy dao Fn:0.09-0.28(0.2) mm/vòng Tốc độ cắt Vc: 120-190(150) m/phút