## Home
Công ty cổ phần cơ khí Nhân Chính | Công ty cổ phần cơ khí Nhân Chính
P.Trung Hòa, Cầu Giấy, Hà Nội
THÔNG SỐ MẢNH HỢP KIM TUNGALOY
|  | TIỆN |  | PHAY
|  | KÝ HIỆU |  | KÝ HIỆU
|  | THÔNG SỐ |  | THÔNG SỐ

## Ký hiệu-Tiện
HOME

## Thông số-Tiện
Công ty cổ phần cơ khí Nhân Chính |  |  |  |  | HOME
P.Trung Hòa, Cầu Giấy, Hà Nội
MẢNH HỢP KIM TIỆN TUNGALOY
STT | TÊN MẢNH | KÍCH THƯỚC | VẬT LIỆU GIA CÔNG | CHẾ ĐỘ CẮT | THÂN DAO
1 | CCMT09T3 02-24 | l=9(mm), =4.4(mm) s=3.97(mm) =0.2 | P:Steel :Thép | Chiều sâu mỗi lớp cắt Ap=0.5-2.5(1.5) mm Lượng chạy dao Fn:0.08-0.3(0.15) mm/vòng Tốc độ cắt Vc: 150-250(200) m/phút | SCL2C,SCLC SCGC,SCFC
2 | TPMT130308-PS | l=13(mm), =3.4(mm) s=3.18(mm) =0.8 | P:Steel :Thép | Chiều sâu mỗi lớp cắt Ap=0.5-2.0(1) mm Lượng chạy dao Fn:0.08-0.3(0.15) mm/vòng Tốc độ cắt Vc: 150-250(200) m/phút | STFP,STUP
3 | TCMT090204-24 | l=9(mm), =2.5(mm) s=2.38(mm) =0.4 | P:Steel :Thép | Chiều sâu mỗi lớp cắt Ap=0.5-2.0(1) mm Lượng chạy dao Fn:0.08-0.3(0.15) mm/vòng Tốc độ cắt Vc: 150-250(200) m/phút | STAC,STJC STQC,STFC JSTAC,JTTAC
4 | DCMT070202-PF | l=7(mm), =2.8(mm) s=2.38(mm) =0.2 | P:Steel :Thép | Chiều sâu mỗi lớp cắt Ap=0.05-0.5(0.3) mm Lượng chạy dao Fn:0.03-0.15(0.1) mm/vòng Tốc độ cắt Vc: 150-300(200) m/phút | SDJ2C,SDJC SDNC,SDQC
|  |  | M:Stainless Steel: Thép không gỉ | Chiều sâu mỗi lớp cắt Ap=0.5-4(2) mm Lượng chạy dao Fn:0.2-0.5(0.2) mm/vòng Tốc độ cắt Vc: 100-200(150) m/phút
5 | WNMG060404-TM | l=6(mm), =3.81(mm) s=4.76(mm) =0.4 | P:Steel :Thép | Chiều sâu mỗi lớp cắt Ap=1-3(2) mm Lượng chạy dao Fn:0.15-0.3(0.2) mm/vòng Tốc độ cắt Vc: 120-250(180) m/phút | AWLN,DWLN MWLN,PWLN
6 | VCMT080204-CM | l=8(mm), =2.3(mm) s=2.38(mm) =0.4 | K:Cast iron: Gang | Chiều sâu mỗi lớp cắt Ap=0.05-2(1) mm Lượng chạy dao Fn:0.05-0.3(0.2) mm/vòng Tốc độ cắt Vc: 100-300(200) m/phút | SVQC,SVJC SVVC,SVHC
7 | SPMT090304-23 | l=9(mm), =4.4(mm) s=3.18(mm) =0.4 | P:Steel :Thép | Chiều sâu mỗi lớp cắt Ap=0.2-2(1) mm Lượng chạy dao Fn:0.1-0.3(0.2) mm/vòng Tốc độ cắt Vc: 100-300(200) m/phút | SSKP
8 | TNMG110304-TM | l=11(mm) =2.26(mm) s=3.18(mm) =0.4 | P:Steel :Thép | Chiều sâu mỗi lớp cắt Ap=1-5(3) mm Lượng chạy dao Fn:0.2-0.5(0.3) mm/vòng Tốc độ cắt Vc: 120-250(180) m/phút | DTGN,PTGN ATGN,ATFN DTFN,PTFN MTJN,MTQN JTCL2N,JTDJ2N JTTAN
9 | DNMG150408-CH | l=15(mm) =5.26(mm) s=4.76(mm) =0.8 | K:Cast iron: Gang | Chiều sâu mỗi lớp cắt Ap=3-6(4) mm Lượng chạy dao Fn:0.1-0.6(0.35) mm/vòng Tốc độ cắt Vc: 140-400(270) m/phút | ADJN,DDJN ADQN,DDQN PDQN,PDJN ADPN,PDPN PDNN,
10